## Sheet1
附件4
中南大学科技成果目录
序号 | 类别 | 成果名称 | 摘要
1 | 新材料 | 一种制备高振实密度银粉的关键技术 | 针对现有技术存在的问题，开发了制备高振实密度银粉的关键技术。整个反应过程中不需要 添加任何分散剂或保护剂，简化了工艺流程，降低了生产成本， 以双氧水作还原剂，价格低廉、 绿色环保；制得的片状银粉产品质量优良。
2 | 新材料 | 一种多功能生物吸附材料及其制备方法 | 本成果是一种多功能生物吸附材料，制备方法简便、成本低廉、绿色环保、不会造成 二次污染，可广泛用于各种特定重金属工业废水的处理，为工业废水的处理提供了一种新材料。
3 | 新材料 | 高性能铜基合金及其制备方法 | 本成果为一系列铜基合金，包括高抗变色金色铜合金、高强高导Cu-Fe合金、铜锌合金以及 合金化无氧铜合金的制备方法。铜合金制备过程主要包括熔铸、热冷轧、固溶淬火、冷精粗轧和 成品退火等步骤，首次提出双熔体混合铸造技术，同时结合独特的组合形变热处理工艺，制备的 铜基合金热、冷加工性能好，合金性能优异。
4 | 新材料 | 高气密耐热弥散强化无氧铜制备技术 | 本成果主要是一种高气密性耐高温的弥散强化无氧铜制备技术，通过对铜氧化机理研究，探 索出能有效抵抗退火软化，同时保持高导电和高强度弥散强化铜合金的理想微观组织结构模式， 突破了零烧氢膨胀技术，独创了低铝含量高导Cu-Al2O3高气密耐热弥散强化无氧铜。
5 | 新材料 | 高性能铜合金的制备 | 本成果为一种高性能铜合金及其粉末挤压成形制备方法，铜合金包括 Cu 、 Cr、Zr及M。采用气体雾化制备 Cu-Cr-Zr-M 铜合金粉末，得到成分均匀、显微组织细小的过饱和固溶体，然后通过粉末包套挤压成形和热处理，制备得到性能优异的 Cu-Cr-Zr-M 铜合金。
6 | 新材料 | 高性能CuCrZr系铜合金及其制备方法 | 本成果为一种高塑性、高强度、高导电性能的CuCrZr系铜合金，本成果制备的高强高导铜合金可广泛应用于电工电子、航空航天、高性能计算机、信息工程、 汽车工业、轨道交通等领域。
7 | 新材料 | 一种高导电高强CuFeNb系弹性铜合金及其制备方法 | 本成果提供了一种高导电高强CuFeNb系弹性铜合金及其制备方法。CuFeNb系弹性铜合金的合 金成分合理，强化相分布均匀，体积分数高，合金的强度高、塑性高、导电率高，铜铁合金具有优良的导热性、抗弯折性能，优良的磁性、电磁屏蔽性能，另外还有良好的低 热膨胀系数、耐磨性等优异特性。
8 | 新材料 | 高性能铝基合金制备及其应用 | 本成果为一系列铝基合金材料，包括铝硅合金、铝碳化硅梯度复合材料以及高硅铝合金壳体 的成形方法和模具。本成果制备的铝硅/铝碳化硅梯度复合材料具有良好的可控性，可根据封装要求，采用普通 机械加工即可获得具有特定形状和尺寸的封装壳体，并且可进行表面镀覆和激光焊接，实现气密 封装。制备工序流程简单、易于控制和实现。
9 | 新材料 | 新型金属间化合物多孔材料/多孔膜及其制备方法 | 本成果是一种新型金属间化合物多孔材料和多孔膜的制备方法，具有金属键和共价键混键结合特征，具有良好的力学 性能、抗氧化和抗腐蚀性能，在室高温多种结构领域获得应用，弥补了多孔金属和金属泡沫等抗 氧化性能不足和抗腐蚀性能较弱等缺点，改变了传统多孔金属不能用于高温和腐蚀性环境的现状。
10 | 新材料 | 全固废新型建筑材料 | 本成果以尾矿(黑色金属尾矿、有色金属尾矿、稀贵金属尾矿和非金属尾矿)、燃料废渣(粉 煤灰、煤矸石、石油焦等)、冶炼废渣(钢铁冶金渣和有色金属冶金渣)、建筑垃圾、水处理污泥 及工业粉尘等工业固体废渣为主要原料，针对各类工业固体废渣的化学组成与物相特点，基于废 渣化学组成协同-互补-相克原理，实现工业废渣的最佳组合、最大化利用和高附加值利用。
11 | 新材料 | 活性炭改性提质技术 | 本成果是一种对高吸附容量的活性炭进行改性提质的技术，针对现有活性炭的比表面积低， 孔容积低，吸附活性低等不足，创新性地提出了多种复合活性炭改性提质手段，采用分子模拟、 分子设计的方法，在多孔活性炭材料的纳米孔道内构建不同活性位(含氮官能团、含氧官能团和 纳米金属氧化物)，进而获得具有优良孔道特征和吸附中心的活性炭复合材料。
12 | 新材料 | 高强耐热特种模具钢 | 本成果提供的一种碳化物增强铁基复合材料的粉末冶金原位合成方法，工序简单容易控制， 流程短，无需化学表面镀等繁杂、污染性高的常规化学处理工序，获得的增强相颗粒细小，形貌 均匀、呈近似球形，弥散强化效果发挥充分，在确保足够韧性的前提下，大大提高了碳化物增强铁基复合材料的强度和硬度等力学性能。
13 | 新材料 | 短碳纤维铝基复合材料制备技术 | 本成果为一种短碳纤维铝基复合材料的制备技术。碳纤维由于其拥有低成 本、高模量、高比强度和比刚度被视为优良的增强材料，碳纤维表面金属化是 提高纤维增强复合材料性能的关键之一，它既能阻止纤维与基体的反应,又能提 高润湿性，还使界面有一定的结合力，达到有效地传递载荷提高复合材料的力学性能。
14 | 新材料 | 铜基材料制备及其应用 | 本成果为一种高纯度高强高导铜基靶材制备及其应用，原料包括高纯银粉、高纯铜银锶合金粉、余量为铜粉。本成果通过多道次超低温三向锻造获得板材，可避免常规高温变形引起的动态再结晶，获得 组织均匀、晶粒细小、性能优异的靶材。
15 | 新材料 | 高性能铝基合金制备及其应用 | 本成果为一系列铝基合金材料，包括铝硅合金、铝碳化硅梯度复合材料以及高硅铝合金壳体 的成形方法和模具。将铝硅合金粉末和铝基复合材料的板坯直接铺设进行热压烧结，不需要经过 冷压成型，减小热膨胀系数，易于控制铝基复合材料层的厚度和形状，确保工艺的可重复。
16 | 新材料 | 高强铝合金锻件制备 | 本成果是一系列高强铝合金锻件，主要用于动车组及高速磁浮车辆。针对高铁不同部位的零 部件服役性能要求，优化了非承力结构件的尺寸规格设计，在满足其腐蚀、振动等服役环境的要 求基础上，选取密度较低的铝合金，最大程度实现非承力件的轻量化需求。
17 | 新材料 | 超高强度铝合金材料的制备 | 本成果为一种超高强度铝合金材料的制备方法，铝合金材料由基体和强化粒子组成，基体中 晶粒以超细等轴晶粒结构存在，单颗晶粒的尺寸为100-500纳米，强化粒子均匀弥散分布于晶界 处，尺寸为100-200纳米。
18 | 新材料 | 高硅铝合金制备及应用 | 本成果是一种采用喷射沉积技术制备出的致密度高、组织均匀、工艺性能优异的高硅铝合金。 高硅铝合金具有高比强度、高导热、低膨胀等特点，通过温度循环、冲击、振动、加速度等验证考核，各项 性能指标能够满足电子设备核心模块的使用要求，最终应用各工程的微电路组件，保障了不同频段、不同体制内的雷达系统的研制。
19 | 新材料 | 一种2A14铝合金高筒件的制备工艺 | 本项技术针对传统工艺制造的2A14铝合金高筒件存在局部性能偏低、各向性能差异显著与径向性能超差等难以满足现代武器装备高性能及减重需求的问题，开发了一种2A14铝合金高性能高筒形结构件的成形制造新技术解决了大型铝合金环筒锻件中局部粗大化合物富集与粗大纤维组织结构所导致的局部性能偏低、各向性能差异显著与径向性能超差等共性问题。
20 | 新材料 | 新型耐热铝合金2A43设计、制备加工与应用研究 | 本成果是一种新型的耐热铝合金2A43，针对铝合金耐高温性能和成形工艺性的重大需求，攻克了成分设计、组织控制、工业化大铸锭制备等关键技术难题，取得了从原始成分设计到合金制品加工和应用的一系列技术创新。
21 | 新材料 | 一种调控2219铝合金环件粗大第二相的方法 | 本项技术既可以减少大型环件粗大第二相粒子的数量和尺寸，也可以减弱其层状分布趋势， 全面实现了产品的技术指标，解决常规工艺制造的2219铝合金环形件存在成形后大环局部点性能 偏低、各向异性突出的问题，抗拉及屈服强度最低值提升15%以上，径向及轴向延伸率最低值提 升100%以上，满足航天环形件高性能需求。
22 | 新材料 | 铝合金节能输电导线及多场景应用 | 本成果主要为系列铝合金导线，利用多性能协同提升的特征微结构设计及调控理论以及弥散含Er核壳结构复合粒子形成机制及作用机理，设计出三种特征微结构，满足不同场景应用要求的三类高导电率的导体材料，即高导电率的硬铝导线、中强全铝合金导线和耐热铝合金导线。材料的导电率、强度、耐热性协同提高，大规模生产中组织、性能精准调控，可在大容量、低损耗、 多场景中可靠使用。
23 | 新材料 | 高性能变形镁合金制备技术 | 本成果为系列新型高强耐热变形镁合金的制备技术，解决了现有镁合金材料绝对强度低、耐 热性能差、高品质大规格锭坯制备难、大构件塑性加工性能差及各向异性严重等一系列技术难题， 研发出3种新型耐热变形镁合金AQ80M、VW64M和VW93M。
24 | 新材料 | 镁合金铸件制备及工艺优化 | 本成果为一种大尺寸镁合金锻饼的制备方法以及均匀化热处理工艺。通过本成果的制备方法能制造出直径为670mm-720mm，厚度为80mm-120mm，抗拉强度 ≧300MPa，屈服强度≧ 180MPa，延伸率≧10%的大尺寸镁合金锻饼，所制备的大尺寸镁合金锻饼 完全满足制备大型镁合金模锻件的需要。
25 | 新材料 | 高性能镁-稀土合金铸件 | 本成果为系列镁-稀土合金铸件，研究发现在常规镁合金中添加稀土元素，可以大幅度提高 镁合金的耐热和耐腐蚀性能，并且兼具镁合金比强度高、韧性好的优点。本成果开发了一种复合添加稀土制备大规格镁-稀土合金铸件的工艺方法，实现了多种复杂规格的稀土镁合金铸件一次成型，制备的合金兼具低密度、高强度、耐腐蚀、耐高温的综合性能。
26 | 新材料 | 高性能锌合金结构材料及其加工制备技术 | 本成果为高性能锌合金结构材料的制备及加工技术，克服了锌金属耐腐蚀和抗蠕变性能差的 缺陷，研究开发出系列高性能锌合金，包括锡铋锌铝合金、锌铝合金、铝钒合金，同时对合金性 能及制作工艺进行了优化改进。
27 | 新材料 | 高性能轻合金压力加工技术 | 本成果主要是一种高性能轻合金压力加工技术，针对航空航天、汽车等领域大型轻质合金材料的难成形问题，采用多向电磁力和磁场力分区加载技术驱动材料高速变形，提高材料成形极限， 并改善材料壁厚。解决了传统的变形和热处理技术很难达到钛合金带材高强、高韧与高模量的品质要求问题。
28 | 新材料 | 金属基复合材料的制备 | 本成果为一种性能增强的金属材料或金属复合材料制备方法。本成果提供的制备方法，在实现了金属粉末在烧结致密的前提下，获得了高强、高韧、耐高温，且耐磨性良好的金属基复合材料，制备工艺简单，成本低，可实现产业化。
29 | 新材料 | 光催化复合材料的制备 | 本成果主要是光催化复合材料的结构设计方法，针对如何提高入射光利用率和光响应范围、 如何提高电荷的有效分离和快速传输，确立了以构建半导体复合结构为突破点，深入开展了光催化复合材料的结构设计、性能及相关机理的研究。通过构筑不同晶面异质结构内电场驱动空间电 荷分离提高光催化效率，优化复合材料界面构筑加速内电场提升光催化效率，研制能带匹配异质 结构用于光催化产氢。
30 | 新材料 | 钨基氧化物光电催化材料设计与制备 | 本成果解决了WO3-x晶相类型多、相转变热滞后效应显著、氧缺位行为复杂，性能不稳定等问题，研究出前驱物结构与组成控制方法，钨基氧化物的氧缺位与形貌控制方法，对钨基氧化物功能材料的开发、对太阳能光解水制氢体系建立具有重要科学意义。
31 | 新材料 | 高性能钨基复合材料及其应用 | 本成果提出“纳米原位复合”设计，发明了具有高强塑性匹配、高强韧、高均质的细晶钨基合金，建立了“微米-纳米复合”模型，研发出超粗W粉和超大尺寸钨材制备技术。使用本技术，现已制造出大制品旋转烧结炉，为超大尺寸钨材提供保障。
32 | 新材料 | 梯度结构硬质合金制备技术 | 本成果是一种梯度结构硬质合金的制备技术，通过使用新型渗碳剂和渗碳工艺对贫碳硬质合金进行渗碳，获得了具有三明治结构的硬质合金产品。本成果研究了硬质合金液相烧结过程的反应扩散理论，建立了硬质合金梯度结构的演化模型，形成了完整的梯度结构材料制备技术体系， 有效解决了传统硬质合金难以满足高硬度与高韧性的“双高 ”需求。
33 | 新材料 | 数据驱动高温合金材料设计及工艺优化 | 本成果是一种通过数据驱动设计高温合金材料的制备及工艺优化技术。高温合金成分复杂、工艺繁琐，研制周期长、研发成本高。本成果通过高通量实验获取高温合金成分-工艺-组织-性能的关键数据，利用数据驱动的方式构建性能预测模型，加快了高温合金的研发进程，研究开发出高性能粉末高温合金新材料，优化了铸造高温合金的工艺。
34 | 新材料 | 高温抗氧化无机涂层材料 | 本成果为一系列可用于金属或C/C表面的高温无机陶瓷或金属/陶瓷复合涂层材料。本成果制备的涂层材料，采用的是浸涂+刷涂作业方式，适合复杂大型构件内外表面涂层的 制备，可在最大程度上保证工艺的稳定性、涂层的均匀性和完整性，可实现大面积无形状限制的 工业化生产，并且制备过程没有有毒和刺激性气体产生，有利于环境及施工人员的保护。
35 | 新材料 | 建筑外墙隔热涂料 | 本成果为一种用于建筑外墙的反射型水性隔热涂料，其成分主要包括水包油型丙烯酸类乳液、反射功能填料和其它涂料助剂。所用的反射功能填料为具有核壳结构的空心玻璃微珠/二氧化钛复合材料，在空心玻璃微珠核上包覆厚度0.3-0.7μm的二氧化钛壳，对太阳光反射率高，导热系数小，隔热效果优异。
36 | 新材料 | 复合金属层镀覆复合材料的方法 | 本成果为一种复合金属层镀覆碳骨架电磁屏蔽、巴基纸或泡沫铜/碳纤维复合材料的制备方 法。本成果使用碳骨架作为基体，可以降低原料成本，并且制备出的复合材料的质量相较于其他 金属类电磁屏蔽材料更轻，屏蔽效能更好，拓宽了其应用范围；采用水氢还原使镀镍巴基纸材料 有利于后续形成含有镍钼、镍钨、碳化钨、碳化钼的复合镀层，其中碳化钨和碳化钼可以起到细晶强化的作用，可以提高复合材料的力学性能，制备时通过真空烧 结法使复合材料前驱体中的金属相形成均匀连续的结构，进一步提高复合材料的综合性能。
37 | 新材料 | 碳纤维复合材料的制备技术及其应用 | 本成果主要是碳纤维复合材料，包括碳/碳复合材料、碳/陶复合材料的高效制备技术及其应用开发。针对航空航天、轨道交通、工程应用等领域对碳纤维复合材料高性能、低成本综合需求，建立了碳纤维复合材料结构性能匹配设计、碳/碳复合材料快速制备、碳纤维增强陶瓷基复合材料的快速陶瓷化、相关目标产品的制造技术。
38 | 新材料 | 具有吸附选择性的纳米碳复合材料的制备 | 本成果主要是一种纳米碳复合材料的制备方法。针对纳米碳易团聚、吸附选择性差、不易回收等实际问题，成果系统研究了富氧、富氮、富硫的有机分子对纳米碳进行功能化修饰，构筑了系列分散性好、含特殊官能团的新型纳米碳复合材料，并通过调控其对有机物/金属离子的选择 性吸附性能，改善复合材料的重复使用性能。
39 | 新材料 | 陶瓷纤维材料制备及其应用 | 本成果为一种轻质高柔莫来石超细/纳米陶瓷纤维和超细/纳米氧化铝基陶瓷纤维束材料的 制备方法。本成果采用酸化硅溶胶作为硅源可以避免溶胶中铝和硅结合过于紧密，可以阻止莫来石相的 生成从而提高纤维产品的性能，同时铝硅复合溶胶物理化学性能稳定，可长时间存放，即用即取， 绿色环保、危险性较小。采用静电纺丝技术，操作简单、使用范围广，通过调节纺丝工艺参数可以制备不同直径范围的莫来石纳米纤维产品。制备的轻质高柔莫来石超细/纳米陶瓷纤维性能稳定，适用温度范围广，可根据不同使用环境随意调节纤维布的形状、大小等。
40 | 新材料 | 多孔有机聚合物材料的可控组装和功能调控 | 本成果主要是多孔有机聚合物材料的制备方法，针对功能性多孔有机聚合物材料的合成与筛选具有随机性，对于影响材料最终结构的各种因素的认识不足等关键问题，从分子水平对多孔有机聚合物功能材料进行设计、组装和吸附分离应用，建立了构筑功能导向多孔有机聚合物的可控组装方法。
41 | 新材料 | 强极性高比表面积的吸附树脂及其制备技术 | 本成果为一种强极性高比表面积的吸附树脂制备技术，在一定程度上解决了现有吸附树脂的 强极性和高比表面的冲突。研发的既具有强极性又具有高比表面积的吸附树脂，具有生产制造工艺简单、成本较低、价 廉易得、易于回收等特点。
42 | 新材料 | 轻合金特种热处理炉 | 本成果通过系统研究轻合金表面热散射效应与合金内部温度场均匀性的关联性规律，基于大量工程化实验结果，优化设计炉体结构并基于数学模型形成相应的控温软件，成功研制出用于轻质合金的振动时效热处理炉和中厚板材连续淬火炉。
43 | 新材料 | 高品质强力钻头技术 | 本成果为一种高品质强力钻头制备技术，采用优化的热处理工艺、使用和岩层最匹配的原材 料(钢材和硬质合金)，开发出一种低成本高品质的强力钻头。
44 | 新材料 | 磷酸铁锂/碳纳米管复合正极材料制备 | 本成果制备的磷酸铁锂/碳纳米管复合正极材料，充分利用了碳管制备过程中的铁基催化剂，省去了酸洗除杂程序，显著降低的磷酸铁锂/CNTs的综合成本。同时，材料结构稳定性和热稳定性好，电导率高，粒径较小，分布均匀，有效改善了磷酸铁锂材料的循环性能和倍率性能，有助于进一步推动磷酸铁锂材料的产业化应用。
45 | 新材料 | 高性能低成本碳基材料产业链 | 本成果为一系列碳基复合材料的制备工艺和方法。
46 | 新材料 | 高性能铜合金精密部件制备 | 本项目团队经多年攻关，先后开发出一系列高性能铜合金精密部件，包括 Cu/Mo/Cu 、W/Cu 、Mo/Cu 等低膨胀高导热铜基复合材料，是大功率电子元器件首选的电子封装材料。
47 | 装备制造 | 电机驱动控制器 | 成果所设计的电机驱动控制器具有高功率密度、控制性能良好、可靠性高 等优点，也是兼顾数据通信、实时监测和多级保护等功能。该电机控制驱动器设计专业铝基板外壳结构对其进行封装，既可以达到电磁隔离的目的又能起到良好的散热作用，同时节约空间，保证了在环境复杂、磁场干扰严重的情况下仍能安全、稳定、可靠运行。
48 | 装备制造 | 矩阵变换器-电机集成驱动系统 | 针对传动领域对下一代电机驱动系统高功率密度、高效率、高可靠性与高稳速精度的要求， 成果突破复杂多物理场强耦合机电系统一体化设计难题，一体化矩阵变换器-电机集成驱动系统具有高运行效率、高功率密度与良好的防爆性能，能够有效提升工业现场运行的可靠性与节能率。
49 | 装备制造 | 5kW离并网光伏储能逆变器 | 针对户用式光伏储能发电产业的商业化应用设备成本偏高、技术路线不成熟等问题，提出并 解决了软开关、并/离网无缝切换、无通信多机并联等一系列关键技术，研制出了光伏储能一体化逆变器样机。
50 | 装备制造 | 轻合金的电磁脉冲成形技术及装备 | 成果提出了轻合金的电磁脉冲成形理论及技术，包括电磁渐进/分区成形理论，冲击液压成形及高频振荡降低回弹关键技术，可实现轻合金低应力-高效率制造。
51 | 装备制造 | 难加工材料的超声加工技术与装 | 成果提供了面向难加工材料(钛合金，镍基合金，高强度合金钢等)超声加工的技术与装备， 实现了难加工材料的高效精密加工。成果可广泛应用于高效精密加工各类难加工材料，及各种复杂曲面的零件，如涡轮盘榫槽、 面齿轮及锥齿轮等。
52 | 装备制造 | 锌冶炼过程智能控制与协同优化关键技术及应用 | 本成果发明了锌冶炼过程智能建模与控制、冶金料液多重金属离子浓度在线检测及多工序协同优化等关键技术，研发了锌冶炼过程智能控制与协同优化系统，解决了复杂矿源条件下保障高 质量锌稳定生产的锌冶炼全流程协同优化控制难题。
53 | 装备制造 | 先进钢铸坯质量控制关键技术及应用 | 针对铸坯表面和内部常产生凹陷、裂纹、夹杂等缺陷，结晶器不透明对结晶器钢液凝固行为 有效研究和铸坯质量控制等问题，本成果通过技术/设备开发、理论研究与实践相结合，解决了这一困扰连铸发展的难题。
54 | 装备制造 | 消除镍基合金(GH4169)锻件混晶组织的热处理技术 | 成果提出了“应用δ相影响的静/亚动态再结晶机制均匀细化混晶组织 ”的新思路，开发了 消除镍基合金(GH4169)锻件混晶组织的热处理技术。成果可有效消除镍基合金(GH4169)锻件混晶组织，获得均匀细小(ASTM12级)的晶粒组织，且组织中残余的δ相含量合适，其力学性能指标超过了应用传统直接时效(DA)工艺获得的力学性能。
55 | 装备制造 | 封装药瓶内残氧量在线检测技术及装备 | 成果解决了开放环境下封装药瓶内微量气体在线精确检测的技术难题，研制了可用于开放生产线环境的封装药瓶残氧量在线检测仪器装备。成果可在医药、钢铁冶金、石油化工、食品加工、环境探测、农业、物理化学等多领域实现应用。
56 | 装备制造 | 板带钢表面缺陷在线检测技术 | 针对连铸、热连轧、冷轧、退火等生产线相关产品存在表面缺陷导致产品 质量下降的问题， 提出了机器视觉工业检测技术，研制了板带钢表面缺陷在线 检测设备。成果可广泛应用于连铸板坯、热轧带钢、中厚板、冷轧带钢、热加工板等板带钢产品的表面质量自动视觉检测和品质定级；同时，可推广至玻璃、纸业、太阳能帆板等的工业片材的表面缺陷在线检测和质量智能控制。
57 | 装备制造 | 工程机械的高精度导航技术与装备 | 成果实现了光学陀螺惯性导航技术在工程机械高精度导航中的应用，解决了在巷道等卫星导航拒止环境下，工程机械的高精度定位、定向、测姿问题，为工程机械的智能化和无人化提供核心传感装备。
58 | 装备制造 | 无人智能化装备关键技术 | 成果基于无人智能化装备关键技术方向，在智慧矿山、无人机、无人平台、关键部件与基础 元件及工业互联网等技术领域开展创新研究，突破其中的应用基础理论和关键技术。针对液压关 键部件与基础元件及电子控制元件等卡脖子的关键核心技术问题，研发出智能型液压凿岩机、液 压油缸、智能型液压阀、控制器、显示器、传感器等核心部件与基础元件；结合JUN民融合战略， 开发智能无人平台、应急救援的特种装备；开发无人凿岩设备、无人矿用运输卡车；可以应用于多领域。
59 | 装备制造 | 高品质金属零件的智能锻造技术 | 成果开发了智能模锻工艺规划软件系统，集成人工神经网络、专家系统、遗传算法及粒子群 优化算法等多种人工智能方法。系统可做到实时面向目标组织进行锻造工艺规划，合理优化或规 划其工艺参数，确保锻件平均晶粒度达到设计目标，实现高品质锻件的智能热加工。
60 | 装备制造 | 机电设备早期故障预警与性能变化监控技术 | 成果提供了智能动力装备全寿命周期监测与性能优化服务支持的系统解决方案，实现了动力装备全寿命周期的有效监测与性能优化维护服务支持。成果可应用于风力大电机、空压机、氮压机等大型动力装备的集群化诊断领域。提供了基于物联网的动力装备全生命周期监测与服务支持创新模式，提供了其生命周期的远程监测诊断与维护等专业化服务。
61 | 装备制造 | 无人喷浆技术 | 成果基于大数据及人工智能，开发了无人喷浆技术，研发出喷浆机器人，该机器人具有手动模式、XYZ模式和全自动模式。成果可广泛应用于隧道施工技术领域，特别是在钢结构施工完成后进行混凝土喷射。有效提高喷浆半径及平整度测量的精确性和效率，同时降低工作人员的劳动量，改善工作人员的工作环境。
62 | 装备制造 | 聚合物先进制造与系统集成技术 | 针对热塑性复合材料复杂构件成型制造所面临的多工序、高附加能耗等问题，提出了利用热 压-注塑复合成形工艺实现构件的整体化成形与制造。成果集设备、工艺、材料配方于一体，可兼顾构件的结构力学性能和复杂几何特征，为车用轻量化结构件的高效制造提供了新的解决方案。
63 | 装备制造 | 柔性印刷电子技术 | 成果聚焦柔性印刷电子，围绕柔性印刷信息材料与器件、柔性印刷传感材料与器件和柔性印 刷能源材料与器件三个方向开展应用基础及技术开发。
64 | 装备制造 | 天车防摆智能控制系统 | 成果为一套可用于工业现场的防摆控制器，成果可以形成开环防摆控制器、开闭环防摆控制器、摆角旋角检测仪、绳长检测仪等系列产 品，价格低于国外同类产品，在工厂车间、港口码头、仓库等不同环境的天车防摆控制具有广泛的适用性；可以作为智能工厂的子系统，具有较好的应用前景。
65 | 装备制造 | 一种制备不同形貌锂离子电池高压正极材料的关键技术 | 针对现有技术存在的问题，开发了一种制备不同形貌锂离子电池高压正极材料的关键技术。 该技术可有效提高材料的形貌，从而有效减缓充放电过程中材料体积变化，减小材料崩塌，提高 材料的稳定性，延长材料的循环寿命；所制备的材料结构稳定性好，循环性能与倍率性能大幅提 高；产品纯度高，无杂质相且一致性好。
66 | 装备制造 | 摇篮 5 轴加工中心上通过软件，实现加工锥齿轮/人字齿/面齿轮的功能 | 1） 设计软件可支持对齿轮进行图形化设计。 2） 通过分锥角，锥距及基本齿轮参数能够精确生成齿轮图形 3） 提供加工工艺方案，输出加工轨迹 4） 硬齿面零件加工精度达到5-6 级
67 | 装备制造 |  | 1） 通过齿轮基本参数，计算轨迹点。生成齿轮图形。 2） 提供加工工艺方案，输出加工轨迹。人字齿可控制非对称误差。 3） 零件最终的加工精度达到5-6 级。
68 | 装备制造 | 超精 VSD 多样修形轮的设计与制造 | PRAWEMA 推出 VSD（VarioSpeedDressing）技术来修整珩磨工具。是一种具有几何定义切削刃的修整工艺，其中只有修整工具的前导切削刃进入珩磨环。 现需求在模数 3 以内（1.5-2.3）螺旋角 35°以内，进行 VSD 的设计与制造。 1）在进行刀具设计时考虑齿轮结构对应的珩磨轮进行分析，涂层的使用，刀具几何角度等。 2）制造时需保证所有的切削刃齿形高度相同。 3）在加工时可通过软件来更改珩齿的齿形结构，以满足加工零件需求。
69 | 装备制造 | 内齿连续展成磨技术 | 1）针对内齿轮结构使用展成法根据齿轮参数生成砂轮的修形轨迹，提供公式等。 2）使用 VSD 方法制作对应的刀具，刀具对应参数。 3）生成齿轮的加工轨迹。 4）并配合生产工艺满足加工零件精度达到几级。
70 | 装备制造 | 齿轮车齿加工设计制造软件 | 为了使五轴加工中心实现车齿加工，可提供自主知识产权齿轮设计软件。 用于生成齿轮的 3D 模型、计算齿形参数，并验证啮合性能。主要功能包括： 1. 齿轮参数化设计（包括斜齿轮、内齿轮等）。 2. 车齿工艺参数计算（如刀具倾角、切削速度）。 3. 车齿刀具设计（刀具齿形、螺旋角优化）
71 | 装备制造 | 基于加工过程力热耦合精准计算的高端磨齿制造工艺技术 | 为了进一步优化磨齿过程工艺，提升产成品的稳定性和使用寿命，做好产品磨削加工过程的热变形管控和残余应力管控非常重要。该技术致力于： 1. 通过对加工要素（砂轮、切削液、磨削工艺参数等）建模分析，对整个加工过程进行工艺过程指导 2. 可以选择某款中小模数高精密齿轮做案例性对比测试，分析工艺优化路径的理论效果，实际效果等。 3、可对磨削烧伤进行预测与防烧伤工艺参数优化。
72 | 装备制造 | 圆柱齿轮在线测量与傅立叶分析技术 | 1）软件设定相关参数内容参考市面相关产品。如测几齿，测量齿面选择，按什么方法进行分析，评价范围等。 2）通过机床反馈的压表量及掉针位置以及相关参数设定（如测头进入位置，齿形测量直径，齿距测量直径等），反馈机床齿形起测点 X,Y,A 坐标。 3）根据机床测量结果，生成齿形，齿向，齿距分析结果。（如 FH α, FHβ, Fp 等）标准齿轮报告。 4）需要具有进行傅里叶分析功能，生成报告。 5）具备打印功能，记录，保存等功能。 6）提供全部源代码。
73 | 装备制造 | 机器人、人形机器人所有类型减速器设计制造成套技术 | 1） 具有各类减速器、及其模组设计技术与设计软件； 2） 具有各类减速器、及其模组制造与检测技术。
74 | 装备制造 | 机械基础件（齿轮、轴承、液压件等）抗疲劳设计制造 | 1） 具备机械基础件（齿轮、轴承、液压件等）表面抗疲劳设计技术与能力； 2） 具备机械基础件（齿轮、轴承、液压件等）表面抗疲劳精准制造技术（离子注入、表面涂层、喷丸强化等）； 3） 通过抗疲劳设计制造表面改性强化的机械基础件，磨损与疲劳寿命提升 100%以上。
75 | 装备制造 | 航空动力传动系统、低空飞行器各类减速器、各类舵机设计分析 | 1） 具有考虑机匣、轴承、轴、联轴器、离合器、齿轮啮合等零部件柔性影响的系统级动力传动设计分析技术与能力，尤其是动力学建模仿真，有自主动力学仿真分析软件； 2） 具有虚拟装配仿真技术，可以事先装配过程在计算机模拟，大幅提升制造装备流程效率； 3） 具有传动误差、振动响应、NVH、传动效率等减速器性能测试技术，为高性能产品提供准确测试分析保障。
76 | 新能源 | 锂离子电池材料与器件 | 成果制备的新型固态聚合物电解质具有安全性高、易成膜、粘弹性好等优点，在提升电池能 量密度、工作温度、循环寿命、结构与形状设计灵活性等方面表现出巨大的优势，已成为下一代 锂二次电池的主要发展方向与前沿课题。
77 | 新能源 | 储能材料及容器制备 | 本成果制备的碳硒材料和活性炭材料在简易条件下通过一步高温热处理高效合成，应用于超 级电容器，能很好地解决电极材料使用过程中出现的飞梭效应，同时大幅度降低了超级电容器的 生产成本，且提高了超级电容器容量，本成果的电容器材料制备方法简单高效，工序少，产率高， 适合大规模工业化生产成本低，对设备要求低，有利于工业化生产。
78 | 新能源 | 钠离子电池制备技术 | 本成果为一种新型钠离子电池的制备技术。从关键正负极材料入手，通过晶体结构调控、材 料制备方法创新以及体系工艺优化三方面显著提升了钠离子全电池的能量密度与循环寿命，开发 出两种高性能聚阴离子型正极材料，一种高性能硬碳负极材料。
79 | 新能源 | 钠离子电池类固态电解质制备 | 本成果是一种钠离子电池类固态电解质制备技术，项目团队针对（类）固 态聚合物电解质存在室温离子电导率低、与高电压正极材料/锂金属负极的界面 匹配性差等瓶颈问题发明了一系列技术，解决了（类）固态电解质离子电导率和界面稳定性难以协同、循环稳定性和安全性无法兼顾的技术难题。
80 | 新能源 | 柔性压电纤维复合材料器件 | 本成果是一种用柔性压电纤维复合材料制备的器件，通过将压电陶瓷做成纤维，与环氧树脂 复合制备成压电纤维复合物，并用带叉指状电极的聚酰亚胺膜进行封装得到压电纤维复合材料器 件。克服了压电陶瓷刚性、脆性大的缺陷，同时保持了良好的压电特性，更兼具柔性和轻薄性， 具有大变形能力，适宜粘贴到包括曲面在内的多种工作表面，极大地拓展了压电陶瓷材料与器件 的应用范围。
81 | 新能源 | 石墨烯及其功能复合材料制备技术 | 本成果为石墨烯材料的一系列制备方法，包括化学氧化还原法、电化学剥离法、表面活性剂辅助球磨法以及功能复合材料制备技术。
82 | 新能源 | 锂/钠离子电池钛基负极材料研究 | 针对钛基材料在能量储存过程中存在电子导电性差、倍率性能不足等问题，通过晶面调控、 缺陷引入和低维设计等方法，取得了系列创新性的进展，获得了长寿命、低成本和高安全性的钛 基负极材料。结合理论计算，揭示了晶面结构、缺陷引入和低维微/钠结构与材料能带间隙、嵌 锂/钠能垒和锂/钠离子动力学行为间的内在联系。
83 | 新能源 | 锂离子导电玻璃及微晶玻璃基固体电解质材料及其加工制备技术 | 本成果所制备的玻璃和微晶玻璃固体电解质，结构非常致密无缺陷，实现了对锂离子传输通 道的优化。可制备成大块固体材料，可用于全固态锂离子电池的固体电解质等领域。
84 | 新能源 | 一种锂硫电池的制备方法 | 本成果为一种锂硫电池的制备方法，包括层级多孔极片、锂阳极颗粒、锂阳极活性材料以及 复合溶液和电解液等电池材料的制备。本成果利用分级涂 布和造孔剂的添加，对极片的孔结构进行分级调控，既提高了极片的吸液量，同时保证了活性物 质的最大化，可以在提高极片电化学性能的基础上保证电池的能量密度。
85 | 新能源 | 钮扣型超级电容器 | 本成果将含有三 价铈离子的聚苯胺作为正极材料制备的对称性钮扣型超级电容器，可以显著提高电容器的电容量、降低交流阻抗、改善电压维持稳定性。
86 | 新能源 | 铝合金燃料电池 | 本成果为一款新型高能量铝金属燃料电池。铝空气电池一般由铝金属阳极、空气阴极和碱性 电解质三部分组成，本款铝电池通过研发新型阴极催化剂材料，合金化铝阳极，改良电解液体系 以及对全电池进行结构设计开发出了一款高能量密度的铝空气电池，能量密度在500Wh/kg以上。
87 | 新能源 | 耐低温柔性准固态锌-空气电池 | 本成果为一种全新耐低温柔性纳米复合水凝胶准固态锌-空气电池，本成果一方面克服了液态锌-空气电池中电解液的不安全性和易泄露等问题，另一方面实现 了电池在低温下(零下40℃ , 甚至零下60℃)长时间(>200小时，能量密度>50mWcm-2)的稳定工作 (循环充放电>1000圈)。
88 | 新能源 | 氢能及金属空气电池材料 | 本成果主要是一种氢能及金属空气电池材料的制备，针对工业碱性电解槽催化氢析需较高过 电势来加速H*中间体生成的问题，本成果构建了一种皮芯结构的电催化剂，其内部为硒掺杂的磷 化钴，外部为氮掺杂的碳，硒掺杂促进了电子从内部磷化物到外部碳层的转移，加快了析氢决速 步骤，实现了碱性电解液中突出的HER性能。
89 | 新能源 | 富镍NCM811正极材料的改性及其修复 | 本成果为一种高性能富镍NCM811正极材料的包覆方法以及对对失效富镍NCM811正极材料进行修复的Al(PO3)3材料。本成果通过一步法实现对富镍材料的结构和界面同时进行改性，无需二次处理，操作简单，生产成本低，作为锂离子电池正极材料，有效提升锂离子电池的能量密度与循环寿命，具有良好的应用潜力和极大的经济价值。
90 | 新能源 | 低碳高效转化与利用技术 | 本成果通过系统计算、材料筛选等方式对氢能、生物质能和二氧化碳实现高效转化利用，同时可对污染物(CO、VOCs、COS、CS2等)化学链脱除，实现能源的高效清洁低碳转化与利用。
91 | 新能源 | 铝合金燃料电池 | 本成果为一款新型高能量铝金属燃料电池。铝空气电池一般由铝金属阳极、空气阴极和碱性 电解质三部分组成，本款铝电池通过研发新型阴极催化剂材料，合金化铝阳极，改良电解液体系 以及对全电池进行结构设计开发出了一款高能量密度的铝空气电池，能量密度在500Wh/kg以上。
92 | 新能源 | 全固态锂动力电池 | 本成果全固态锂动力电池完全没有使用液态电解质，没有隔膜，是 100%纯 固态电池，运用了独创多层纳米涂层技术，使全固态电池具有接触电阻低、稳 定性好、接触面积大的特点，电性能远远高于现有全固态电池的性能指标。
93 | 新能源 | 新型消甲醛杀病毒装饰涂料 | 本成果以廉价且化学性质稳定的二氧化钛作为原料，通过提高二氧化钛的可见光吸收和可见光光催化活性，实现光照与黑暗环境下细菌病毒杀灭和甲醛等分解效果。甲醛、细菌和病毒等可通过光催化剂涂料降解和消杀，光催化反应条件温和，且反应 过程绿色环保，不会产生有害产物。
94 | 新能源 | 电解铝固废利用处置污染控制技术 | 本成果主要是一种对铝电解固废的处置装置及方法，针对电解过程中产生的固废，提出了一整套处理解决方案，涵盖了所有常见固废的处理。成果通过向铝电解槽内添加大修渣和少量所需合金元素，在电解过程中，不仅完成了大修渣这一危险固废的处理，同时制得不同配比的合金。解决了大修渣的处理难题并将其再次利用产生经济价值。
95 | 新能源 | 赤泥深度脱碱全资源化利用技术 | 成果主要是一种赤泥深度脱碱全资源化利用技术，针对赤泥产出量大、危害严重、处理困 难，综合利用率低等问题，开发了一种赤泥的深度脱碱全资源化利用技术。与常规赤泥处理技术相比，本技术大大降低了经济成本，同时解决了有价资源利用不足等问题。
96 | 新能源 | 复杂多金属废酸资源化处理技术 | 本成果主要是一种复杂多金属废酸资源化综合处理技术，针对有色、钢铁、化工、电镀、废 旧电池回收等行业产生的大量废酸存在组分复杂、金属离子分离难度大、毒性强，污染风险大等 一系列问题，开发了“冶炼多金属废酸资源化治理关键技术 ”。本成果可推广应用于钢铁、化工、电镀、废旧电池回收等行业的废酸处理。
97 | 新能源 | 气凝晶保温材料与相关建材及其制备技术 | 针对当前建筑保温材料无法兼具“耐火、轻质保温、高强和耐水”各种性能 的难题，以及使用过程中存在重大安全隐患的现状，本成果从原理独创、矿物 发明和技术首创等三个方面进行原始创新，首创了气凝晶材料及其制备方法。
98 | 新能源 | 失效动力电池清洁回收及新能源材料循环制造 | 本成果主要是关于失效动力电池的清洁回收技术以及新能源材料循环制造技术，针对失效或 退役动力电池中的重金属和电解液等有害物质对环境污染严重且回收复杂等问题，在失效动力电 池回收方面开展了大量的研究工作，实现对废旧锂电池正极材料中有价金属的高效选择性回收。
99 | 新能源 | 二硫代甲酸盐及其衍生物的绿色合成技术 | 二硫代甲酸盐及其衍生物的绿色合成技术本成果主要是一种二硫代甲酸盐及其衍生物的绿色合成技术。针对二硫代甲酸盐衍生物在制备过程中，存在反应效率低、副产品难以利用，环境污染严重等问题，开发了二硫代甲酸盐衍生物绿色制备技术。提出了二硫化碳自溶剂法制备黄药新技术，开发出黄药造粒新型添加剂及其造 粒技术。
100 | 新能源 | 基于分子筛的新型智能化空气净化材料 | 本成果主要是一种基于分子筛的新型智能化空气净化材料制备方法，可对甲醛等有害气体能起到智能化锁定吸附的效果，同时，本成果丰富的纳米介孔结构并能够实现智能化调控，自主的起到吸音降噪、 呼吸调湿、除电磁辐射和消除异味的作用，时刻保持室内空气清新，力求实现和谐、健康的绿色 人居环境。
101 | 新能源 | 矿物基环境修复材料与应用技术 | 本成果为系列高活性矿物基环境修复材料，以天然原生矿物为原料，通过复合盐热处理、水热活化、改性、复配等工艺流程制备出修复镉、砷、铊及其复合污染等矿物基材料，创新了传统 材料的制备方法及理论，掌握了修复应用的关键技术，有效解决传统环境修复材料在实际应用中的修复效率低、成本高、易对环境造成二次污染等问题。
102 | 新能源 | 新一代电路板清洁制造关键技术 | 本成果主要是一种新一代电路板清洁制造关键技术，针对电路板生产环境远未达到清洁生产 的标准，且在电路板线路和阻焊、蚀刻及板面清洗和废弃物回收等方面存在的一系列问题，开发 “微负压 ”细微铜基多金属-有机复合粉尘高效回收装备，优化了相关工艺参数，研发基于固体萃取技术的细微铜基多金属-有机复合粉尘选择性分离技术，建立细微铜基多金属-有机复合粉尘清洁回收技术及装备体系，从源头杜绝电路板加工过程中此类重金属-有机复合粉尘的污染。
103 | 新能源 | 电解锰无铬钝化剂 | 本成果为一种不含铬、磷及硅的环保型电解锰钝化剂。目前，该钝化剂已在部分电解锰企业工业应用，钝化后电解锰产品的外观色泽及理化指标均符合行业产品质量标准，且关键指标明显高于质量标准，具有性能好、绿色环保、使用便利等优点。
104 | 新能源 | 水体有机污染物处理技术 | 本成果是一种在原位去除有机污染物的水处理技术，通过在原位设计制备特殊的管道装置， 搭载自行制备的具有丰富孔道的电化学气体扩散阴极，当水体通过时，在原位快速生成双氧水和 过硫酸盐，即可高效去除水体中的有机污染物。
105 | 新能源 | 镁铝水滑石制备工艺 | 本成果是一种全新的清洁镁铝水滑石制备工艺，首先将相应氢氧化物、碳源和水搅拌混合均 匀，经机械研磨后，在一定温度下反应一段时间，然后进行碳化工艺，形成相应的镁铝、钙铝水 滑石溶液，最后将反应液静置陈化，后经过滤、干燥、粉碎等工艺获得水滑石成品。
106 | 新能源 | 城市管网水锤及异常流动噪声抑制方法与装置 | 本成果主要为一种抑制城市管网水锤及异常流动产生的噪声方法及装置，成果研发的异径水管掺汽超空化抑制管道爆漏装置可以应用于所有包含压力急剧变化产生空泡群和气囊造成断流弥合水锤现象发生的场所，不仅可以应用于城市供水管网，还可以应用于含异径水管的任何统，都可以达到防止水管爆裂和抑制异常流动噪声的目的。
107 | 新能源 | 铜电解过程能效分析方法与优化方法 | 本成果分阶段的能效分析结果定量展示了能耗在铜电解过程各工作阶段的分布情况，为铜电 解企业提供了更细致的数据支持；根据此方法的优化结果，企业对两个阴极周期分别采用了不同 的操作模式(主要是电解液温度、电流等控制量的设定值不同)，优化后电解过程能耗明显降低。
108 | 新能源 | 制冷系统节流噪声抑制方法与装置 | 本成果为一系列减燥装置，主要用于降低制冷系统在运行时产生的节流噪声。通过研究节流 噪声产生的机理，采用最新的噪声抑制原理和简单、容易实现的技术措施与装置，进而研究出对制冷节流噪声有效的抑制方案和实现途径。
109 | 新能源 | 一种熔体萃取分离回收废旧钴基高温合金中镍钴的关键技术 | 针对现有技术存在的问题，开发了一种熔体萃取分离回收废旧钴基高温合金中镍钴的关键技术。本技术开发的工艺方法可将镍钴从废旧钴基高温合金中高效捕集出来，镍钴回收率高，萃取 介质可循环使用，工艺流程短，能耗低，无“三废 ”产生，无污染，清洁环保；所用设备简单，操作 简便，造价低廉，规模可依据生产需求灵活调整，此外对钴基高温合金废料的牌号 要求较低，适用于大多数钴基高温合金废料中高纯钴的回收制备。
110 | 新能源 | 一种氨氮废水处理方法 | 本成果提出的一种氨氮废水“插释 ”处理方法，利用层状钒基金属氧化物材料在电场作用下快速、选择性地去除废水中的氨氮，同时能够实现层状钒基金属氧化物材料循环利用和氨氮回收，做到避免二次污染。
111 | 资源高效利用 | 赤泥无尾渣综合利用新工艺 | 针对赤泥产出量及堆存量大、综合利用率低，目前处理工艺存在规模小、附加值低、成本高等问题，本成果开发出赤泥球团-预还原-熔分-熔分渣改性-改性渣碱浸-碱浸渣酸浸的无尾渣综合利用新工艺。
112 | 资源高效利用 | 退役锂电池回收利用技术及应用 | 对锂电池有价金属分离回收成本高的问题，引入经济环保的选矿技术分离回收有价组分，开发了有价组份多物理场与界面化学耦合分选技术。围绕失效磷酸铁锂正极材料再生利用，开发了基于组分掺杂调配 的磷酸铁锂直接修复再生技术，到了商业磷酸铁锂材料的性能，显著降低了正极材料再生成本。
113 | 资源高效利用 | 污染土体吸力及孔隙溶液浓度测定方法及装置 | 本成果包括测定装置及方法，可用于测定污染土中的含水量及孔隙溶液浓度。污染土研究的两个重点问题分别为污染土的工程性质及孔隙溶液中污染溶质迁移，成果可用于试验室土壤孔隙水溶液中污染物浓度的直接测定，有效节省取样分析时间。
114 | 资源高效利用 | 废旧锂离子电池高效回收技术 | 本技术创新地将废旧正极材料固废和抗生素菌渣固废进行耦合热处理，提 供一种新型抗生素菌渣辅助热处理回收废旧动力锂电池正极材料的方法，能改善正极元素的回收率，并联产得到高性能的碳材料，实现以废治废。
115 | 资源高效利用 | 清洁低碳烧结关键技术开发与应用 | 针对烧结能耗高、生产效率低、污染物产生量大等核心问题，开展了清洁低碳烧结的理论研 究和技术开发，实现了基础理论、关键技术与装备的研发。成果能够广泛应用到节能环保领域，实现化石燃料减耗和NOx、COx、SOx等的减排，有效推 动钢铁工业的绿色健康发展。
116 | 资源高效利用 | 烧结-高炉协同处置多源固废的方法 | 本成果在实现铬渣彻底解毒的同时，实现了多源固废中碳、铁、铬等有价组分的资源化利用， 整个流程环境友好、资源化程度高。成果能够依托现有铁矿烧结装备，直接用于协同处置冶金危险废弃物含铬废渣和含碳废料， 并同时实现其中有价金属的资源化。在充分利用固废中有价组分的同时，缓解相关企业的环保压 力，经济效益显著。
117 | 资源高效利用 | 富锌石膏渣与铁矾渣协同处置的方法 | 成果将含锌石膏渣和铁矾渣通过还原自硫化焙烧，渣中的锌氧化物高效的转化成为硫化锌， 钙全部还原硫化为硫化钙，铁还原为金属铁，全过程基本无SO2释放。成果能够广泛应用于有色金属选矿和冶金等领域。可将富锌石膏渣和铁矾渣进行协同处理， 实现其中的锌、铁和硫等资源得到高效回收利用，真正实现了废渣的资源化利用，且处理效果好、 经济可行、清洁环保，有利于工业化生产应用。
118 | 资源高效利用 | 铝灰渣无害化与高值化利用的方法 | 针对现有技术处理工艺流程长、能耗高、容易造成二次污染等问题，本成果开展了铝灰渣无 害化处置与高值化利用理论研究和技术开发，将铝灰渣中的钠、钾、氯、氟、氮等有害元素无害 化处置的同时，实现了铝灰渣全组分回收和铝、氟元素高值化利用。
119 | 资源高效利用 | 从电子废弃物中分离塑料与金属 | 成果可从电子废弃物中分离塑料与金属，可显著提高塑料与金属的分离率，增加了电子废弃物的综合利用价值，而且操作简单，对环境友好，具有很好的实用性。
120 | 资源高效利用 | 重金属污染土壤稳定化修复 | 成果能够广泛应用于有色金属矿区及其周边重金属污染土壤和水体修复。研制出的稳定化材 料及其配套修复技术能够显著降低污染物水平，有效防治土壤污染，且改善了土壤环境质量，恢 复了土地生态经济功能，提高了土地利用率，推动了生态良性循环。
121 | 资源高效利用 | 电解水制氢催化剂 | 本成果为一种电解水制氢催化剂制备技术，项目团队从生产关键的源头核心材料催化剂做起。开发出一次性制备出纳米氧化铱-铱复合 催化剂技术，铱用量、比表面、粒度可根据需求可控，制备的催化剂稳定性好、寿命超长。同时工艺简便易操作，流程短，工艺成本低，便于规模法生产。
122 | 资源高效利用 | 废旧三元多晶材料重构技术 | 本成果为一种废旧三元多晶材料重构三元单晶材料的工艺方法，可用于锂 离子动力电池关键材料的回收与再生，实现固废资源的再生利用。该重构方法工艺简单、流程短、经济附加值高，可实现废旧三元材料的高 值转化，且获得的单晶材料电学性能良好，具有较高的压实密度和循环稳定 性，较强的经济实用价值，可实现固废资源化利用，市场前景好。
123 | 资源高效利用 | 煤矸石自热脱碳活化与硅基胶凝材料制备技术 | 该技术不消耗固体燃料，充分利用煤矸石内碳，结合热活化、机械活化和化学活化的协同作用，实现煤矸石的高效自热脱碳活化和高性能胶凝材料的制备，并具有优良的工业化生产指标。
124 | 资源高效利用 | 矿石锂资源清洁提取及综合利用技术 | 本技术在锂冶炼工业生产中解决危险元素污染难题，高效回收氟、钾资 源，进一步提高锂冶炼生产的综合效益，保障锂冶炼渣的大宗消纳和综合利 用。该技术具有整体工艺简单、生产成本低、矿渣固化稳定等特点，符合国家 双碳政策，具有较大的市场推广价值。
125 | 资源高效利用 | 废旧磷酸铁锂电池材料综合回收 | 本成果开发了黑粉的预氧化焙烧工艺，攻克了硫酸锂溶液的净化除杂等问题，同时本成果针对磷酸铁锂黑粉有机质含量多、需要消耗大量双氧水等问题进行了选择性氧化焙烧技术创新，实现了工艺流程的零 H2O2消耗。
126 | 资源高效利用 | 畜禽养殖废弃物无害化处理与资源化利用新技术及产品研发 | 成果围绕高抗性高活性微生物选育及载体开发、多因素耦合强化堆 肥过程、多元肥料互作关系及复配等产业化研究，研发畜禽养殖废弃物堆肥过 程强化关键技术，创制功能微生物-有机-无机养分无缝偶联的多元有机肥，建立多元有机肥田间高效安全施用技术，最终构建畜禽养殖废弃物无害化处理与资源化利用新技术体系，推进产业化应用，为农业绿色先进生产提供强力技术支撑。